## List1
MATERIÁLOVÝ LIST
poř. č. | parametr | zkušební metoda | požadovaná hodnota
1 | složení |  | 65%polyester, 35%bavlna
2 | vazba |  | plátnová
3 | barva |  | 13-4110 TPX
4 | barvení |  | kusobarevné
5 | šíře |  | 150±2 cm
6 | hmotnost |  | 105 g /m2 ± 3%
7 | dostava (osnova/útek) |  | 136/72
8 | číslo příze NE (osnova/útek) |  | 45/45
9 | srážlivost př praní |  | max. 2%
10 | stálobarevnost v praní | M&S c4a | změna barvy -4, zabarvení 4
11 | stálobarevnost v praní | M&S c7 | změna barvy -4, zabarvení 4
12 | stálobarevnost v otěru | M&S c8 | změna barvy -4, zabarvení 4
13 | mačkavost za sucha (osnova/útek) | PNs 47451963/012/80/00 | 130/133
14 | mačkavost za mokra (osnova/útek) | PNs 47451963/012/80/00 | 135/141
15 | pevnost v tahu N (osnova/útek) | ČSN EN ISO 13934-1 (80 0812) | 646/372
16 | tažnost % (osnova/útek) |  | 16,3/21,2
17 | obsah formaldehydu | ČSN EN ISO 14184/1 | 23 ppm
18 | pH výluhu na textilu | ČSN EN ISO 3071 | 7.1
19 | ošetřovací symboly