## TS a ceník
Technická specifikace-cenová nabídka
OBECNÉ VLASTNOSTI PAPÍRU
Materiál : | 100 % celulóza
UV matný
Průměr role: | 1 200 mm +0/-200 mm
Dutinka: | 70 mm
Počet přerušení na roli: | max. 1
Použití: | papír bude používán pro tisk na ofsetévm stroji, papír musí být vhodný pro aplikacei hologramu
Tiskové techniky: | mokrý a suchý ofset, liniový hlubotisk, flexo, laser, inkjet
U objednávaných ceninových papírů si objednatel vyhrazuje právo požadovat chemické jištění, změnu barev vláken, definovat tolerance řezání, množství nečistot apod. Toto bude řešeno v dílčích objednávkách a technických specifikacích konkrétních papírů.
Objednávaný ceninový papír musí být vhodný pro aplikaci hologramu.
(2) Stanovení ceny papíru
Cena dodávky ceninového papíru je součtem:
· ceny papíru
· případných příplatků za výrobu Síta a řezání ceninového papíru do archů.
Celková cena dodávky ceninového papíru bude stanovena následujícím postupem:
V sekci A této přílohy si objednatel vybere požadovaný druh papíru (papír č. 1 až 3) a dle požadovaného množství bude určena jeho cena za 1 kg. Dále bude k takto zjištěné ceně připočten případný příplatek za vlákna či za chemické jištění ceninového papíru. V případě, že bude objednán papír č. 3 s originálním vodoznakem, do ceny ceninového papíru bude zahrnut i příplatek za výrobu Síta vodoznaku. V případě řerání do archů bude připočten příplatek za řezání do archů.

## SEKCE A
SEKCE A
Minimální množství na objednávku: |  |  | 1000 kg
Papír č. 1
CENINOVÝ PAPÍR UV MATNÝ BEZ VODOZNAKU
Gramáž papíru 80 - 250 gsm
Šíře role | Cena v EUR bez DPH/1 kg |  |  |  |  | Příplatek za vlákna v EUR bez DPH/1 kg |  |  | Příplatek za chemické jištění v EUR bez DPH/ 1 kg |  | Příplatek za fyzikální jištění EUR bez DPH/1 kg
| ≤ 5000 kg | 5001 - 10000 kg | 10001 - 15000 kg | 15001 - 20000 kg | ≥ 20000 kg | Vlákno viditelné (4000 ks/m2) | Vlákno viditelné s fluorescencí v UV (4000 ks/m2) | Vlákno neviditelné s fluorescencí v UV (4000 ks/m2) | Komplexní chemické jištění | Barevná reakce na kontrolní fix | IR nebo UV
330 - 500 mm ±0,5mm
Paprí č. 2
CENINOVÝ PAPÍR UV MATNÝ S VODOZNAKEM (pozitivně - negativní, průběžný) - VODOZNAK UNIVERZÁLNÍ
Gramáž papíru 80 - 160 gsm
Šíře role | Cena v EUR bez DPH/1 kg |  |  |  |  | Příplatek za vlákna v EUR bez DPH /1 kg |  |  | Příplatek za chemické jištění v EUR bez DPH/1 kg |  | Příplatek za fyzikální jištění EUR bez DPH/1 kg
| ≤ 5000 kg | 5001 - 10000 kg | 10001 - 15000 kg | 15001 - 20000 kg | ≥ 20000 kg | Vlákno viditelné (4000 ks/m2) | Vlákno viditelné s fluorescencí v UV (4000 ks/m2) | Vlákno neviditelné s fluorescencí v UV (4000 ks/m2) | Komplexní chemické jištění | Barevná reakce na kontrolní fix | IR nebo UV
330 - 500 mm ±0,5mm
Papír č. 3
CENINOVÝ PAPÍR UV MATNÝ S VODOZNAKEM (pozitivně - negativní, průběžný) - VODOZNAK ORIGINÁLNÍ
Gramáž papíru 80 - 160 gsm
Šíře role | Cena v EUR bez DPH/1 kg |  |  |  |  | Příplatek za vlákna v EUR bez DPH /1 kg |  |  | Příplatek za chemické jištění v EUR bez DPH/1 kg |  | Příplatek za fyzikální jištění EUR bez DPH/1 kg
| ≤ 5000 kg | 5001 - 10000 kg | 10001 - 15000 kg | 15001 - 20000 kg | ≥ 20000 kg | Vlákno viditelné (4000 ks/m2) | Vlákno viditelné s fluorescencí v UV (4000 ks/m2) | Vlákno neviditelné s fluorescencí v UV (4000 ks/m2) | Komplexní chemické jištění | Barevná reakce na kontrolní fix | IR nebo UV
330 - 500 mm ±0,5mm
Cena v EUR bez DPH za výrobu síta:
Příplatek za řezání do archů s uříznutým rohem a úhlování za 1 kg v EUR bez DPH
Příplatek za řezání do archů s NOTCH a úhlování za 1 kg v EUR bez DPH