## Technická specifikace_nyloprint
Technická specifikace - nyloprintové desky
Název položky | Formát v mm
ANALOGOVÉ DESKY:
Nyloprint WS 230 S | 765 x 840
Nyloprint WS 73 W | 794 x 1060
DIGITÁLNÍ DESKY:
Nyloprint WS 230 SD | 765 x 840
Nyloprint WS 73 WD | 794 x 1060
Technické parametry analogových desek:
WS 230 S
Složení - ocelová deska, fotopolymerní vrstva a ochranný film
Základní materiál - ocel o tloušťce 0,3 mm
Barva desky - červená
Tloušťka desky - 2,3 mm
Tvrdost desky dle stupnice tvrdosti - 27
Hloubka reliéfu - 1,95 mm
Jemná šířka linie - 1 mm
Isolované průměr bodu -2 mm
Faktor zkreslení - 12.56 mm
WS 73 W (nestandardní formát)
Složení - ocelová deska, fotopolymerní vrstva a ochranný film
Základní materiál - ocel
Barva desky - červená
Tloušťka desky - 0,73 mm
Tvrdost desky dle stupnice tvrdosti - 77
Hloubka reliéfu - 0,46 mm
Tonální rozsah (%) při rozhodování na obrazovce - 2-95 při 60 l/cm (150 lpi)
Jemná šířka linie - 0,1 mm
Isolované průměr bodu - 0,2 mm
Faktor zkreslení - 73 mm
Technické parametry digitálních desek:
WS 230 SD
Složení - ocelová deska, fotopolymerní vrstva, LAMS vrstva a ochranný film
Základní materiál - ocel o tloušťce 0,3 mm
Barva desky - červená
Tloušťka desky - 2,3 mm
Tvrdost desky dle stupnice tvrdosti - 27
Hloubka reliéfu - 1,95 mm
Jemná šířka linie - 1 mm
Isolované průměr bodu -2 mm
Faktor zkreslení - 12.56 mm
WS 73 WD (nestandardní formát)
Složení - ocelová deska, fotopolymerní vrstva, LAMS vrstva a ochranný film
Základní materiál - ocel
Barva desky - červená
Tloušťka desky - 0,73 mm
Tvrdost desky dle stupnice tvrdosti - 77
Hloubka reliéfu - 0,46 mm
Tonální rozsah (%) při rozhodování na obrazovce - 1-98 při 60 l/cm (150 lpi)
Jemná šířka linie - 0,1 mm
Isolované průměr bodu - 0,2 mm
Faktor zkreslení - 73 mm